## TP-1A
|  | NORMAS DE DISEÑO Y CONSTRUCCION PARA REDES ELECTRICAS DE DISTRIBUCION |  |  |  |  | NRD-AE-III-03-05-00-64
Fecha: Junio 2022
|  | PLANILLA DE DATOS TECNICOS |  |  |  |  | Versión N°: 02
TAPE DE VINILO | [5 empty] | Codigo | TP-1A
[6 empty] | EDS | 1002957
EDN
EDE
ITEM | DATOS |  | UNIDAD | PEDIDO | OFRECIDO |  | COMENTARIO
1 | Proceso |  | …. | (*)
2 | Empresa proveedora |  | …. | (*)
3 | Fabricante |  | …. | (*)
4 | Modelo |  | …. | (*)
5 | País de procedencia |  | …. | (*)
6 | Norma de fabricación y de ensayos |  | …. | UL-510/ASTM D4388
7 | Características Constructivas
7.1 | Material |  | …. | PVC
7.2 | Color |  | …. | Negro
7.3 | Espesor |  | mm | 0.177
7.4 | Ancho |  | mm | 19
7.5 | longitud |  | m | 20
7.6 | Tipo de material |  | …. | Auto extinguible
8 | Características
8.1 | Rigidez Dielectrica |  | V/mils | 1150
8.2 | Temperatura de trabajo |  | 0C | 18 / 105
8.3 | Elongacion sin afectar propriedades fisicas |  | % | 50
9 | Garantia |  | Año | 1
10 | Muestra |  | … | SI
11 | Embalaje |  | …. | (*)
(*) A indicar por el oferente
Fecha de la oferta
|  | Nombre y firma del oferente |  |  |  | Sello
COMENTARIOS:
1- Este material cumplirá con todas las indicaciones detalladas en la especificación técnica correspondiente. 2- En caso de haber una solicitud adicional por parte de la Distribuidora o que el Fabricante entienda deba entregar información adicional, para la correcta evaluación de la propuesta, se deberá hacer por escrito y ser anexado a esta planilla de Datos Garantizados.