## B-7B
|  | NORMAS DE DISEÑO Y CONSTRUCCION PARA REDES ELECTRICAS DE DISTRIBUCION |  |  |  |  | NRD-AE-III-03-06-09
Fecha: Diciembre 2022
|  | PLANILLA DE DATOS TECNICOS |  |  |  |  | Versión N°: 02
FLEJE ACERO GALVANIZADO, DIAGONAL LONGITUD 84" | [5 empty] | Codigo | B-7B
[6 empty] | EDS | 1003327
EDN
EDE
ITEM | DATOS |  | UNIDAD | PEDIDO | OFRECIDO |  | COMENTARIO
1 | Proceso |  | …. | (*)
2 | Empresa proveedora |  | …. | (*)
3 | Fabricante |  | …. | (*)
4 | Modelo |  | …. | (*)
5 | País de origen |  | …. | (*)
6 | Norma de fabricación y ensayos |  | …. | ASTM 123 - 78
7 | Material |  | …. | Acero
8 | Tratamiento |  | …. | Galvanizado por inmersión en caliente
9 | Espesor de zinc |  | µm | 85
10 | Perfil L |  | Pulg | 1 3/4" X 1 3/4" X 3/16"
11 | Longitud |  | Pulg | 2133.6 (84")
12 | Extremo 45º |  | Pulg | 152.4 (6")
13 | Diámetro orificios pequeño |  | Pulg | 14.06 (9/16")
14 | Diámetro orificio grande |  | Pulg | 17.46 (11/16")
15 | Peso |  | Lbs/100 Piezas | (*)
16 | Presentación de muestra |  | …. | SI
17 | Garantía |  | Años | ≥3
18 | Vida util |  | Años | ≥20
(*) A indicar por el oferente
Fecha de la oferta
|  | Nombre y firma del oferente |  |  |  | Sello
COMENTARIOS:
1- Este material cumplirá con todas las indicaciones detalladas en la especificación técnica correspondiente. 2- En caso de haber una solicitud adicional por parte de la Distribuidora o que el Fabricante entienda deba entregar información adicional, para la correcta evaluación de la propuesta, se deberá hacer por escrito y ser anexado a esta planilla de Datos Garantizados.