## W-7A
|  | NORMAS DE DISEÑO Y CONSTRUCCION PARA REDES ELECTRICAS DE DISTRIBUCION |  |  |  |  | NRD-AE-III-04-06-01
Fecha: Junio 2022
|  | PLANILLA DE DATOS TECNICOS |  |  |  |  | Versión N°: 02
ALAMBRE #4 AWG SOLIDO DE ALUMINIO PARA LIGADURAS | [5 empty] | Codigo | W-7A
[6 empty] | EDS | 1003115
EDN
EDE
ITEM | DATOS |  | UNIDAD | PEDIDO | OFRECIDO |  | COMENTARIO
1 | Proceso |  |  | (*)
2 | Empresa Proveedora |  | …. | (*)
3 | Fabricante |  | …. | (*)
4 | Marca |  |  | (*)
5 | Modelo |  | …. | (*)
6 | País de origen |  | …. | (*)
7 | Norma de fabricación y ensayos |  | …. | ASTM B-230
8 | Material |  |  | Aluminio 1350-H19, desnudo y maleable
9 | Tensión nominal de utilización |  | kV | 12.47
10 | Calibre del conductor |  | AWG | 4
11 | Diametro |  | mm | 5.18
12 | Unidad de Medida |  | m | metro
13 | Peso aproximado |  | …. | (kg/m) Lb/pies (0.0571), 0.0383
14 | Resistencia a la tracción |  | Kgf | 342
15 | Elongacion
15.1 | Elongación mínima en un tramo de 250mm en promedio |  | % | 2.1
15.2 | Elongación mínima en un tramo de 250 mm individual |  | % | 2
16 | Presentación de muestra |  | …. | SI
17 | Embalaje |  | m | 300
18 | Garantía |  | años | 3
(*) A indicar por el oferente
Fecha de la oferta
|  | Nombre y firma del oferente |  |  |  | Sello
COMENTARIOS:
1- Este material cumplirá con todas las indicaciones detalladas en la especificación técnica correspondiente. 2- En caso de haber una solicitud adicional por parte de la Distribuidora o que el Fabricante entienda deba entregar información adicional, para la correcta evaluación de la propuesta, se deberá hacer por escrito y ser anexado a esta planilla de Datos Garantizados.