## N-3
|  | NORMAS DE DISEÑO Y CONSTRUCCION PARA REDES ELECTRICAS DE DISTRIBUCION |  |  |  |  | NRD-AE-III-03-01-00-01
Fecha: Junio 2022
|  | PLANILLA DE DATOS TECNICOS |  |  |  |  | Versión N°: 02
ABRAZADERA-PERNO | [5 empty] | Código | N-3
[6 empty] | EDS | 1004746
EDN
EDE
Item | Descripción |  | Unidad | Pedido | Ofrecido |  | Comentarios
1 | Proceso |  | …. | (*)
2 | Empresa proveedora |  | …. | (*)
3 | Fabricante |  | …. | (*)
4 | Marca |  | …. | (*)
5 | Modelo |  | …. | (*)
6 | País de origen |  | …. | (*)
7 | Norma de fabricación y ensayos |  | …. | ASTM
8 | Tipo |  | …. | Abrazadera-Perno
9 | Características constructivas
9.1 | Material |  |  | Acero SAE 1010 a 1020
9.2 | Protección anticorrosiva |  |  | Galvanizado en caliente
10 | Características dimensionales |  |  | Cumplir con la ficha técnica
10.1 | Tornillo |  | mm(Pulg.) | 0.625
10.2 | Separación |  | mm(Pulg.) | 13/16
10.3 | Pasador |  | mm(Pulg.) | 0.625
11 | Resistencia mecánica |  | kN (Lbs) | 60.3 (13,550)
12 | Recubrimiento de galvanizado |  | Micras | ≥87
13 | Garantía |  | Años | ≥2
( * ) Indicado por oferente
Fecha de la oferta
| Nombre y firma del oferente |  |  |  |  | SELLO
COMENTARIOS:
* Esta Planilla deber ser debidamente firmada y sellada por el oferente. * Todos los campos requeridos deben ser completados en su totalidad. * En caso de haber una solicitud adicional por parte de la Distribuidora o que el Fabricante entienda deba entregar información adicional, para la correcta evaluación de la propuesta, se deberá hacer por escrito y ser anexado a esta Planilla de Datos Garantizados.